## 製品一覧表
区分 | 一般名称 | 製品名 | 適合工法 | 備考 | １セット当りの容量 |  | ケース当り の梱包数 | 混合比 | 比重 | 旧設計価格（円） |  |  |  | 単位
[10 empty] | kg(L)当り |  | セット当り | kg値上
⑩ ｼｰﾘﾝｸﾞ材 | ｼｰﾘﾝｸﾞ材用プライマー | ＡＣプライマー |  | アクリルコーク用 | 5 | kg | 4 | - | - |  |  |  |  | 缶
⑦ ﾗｲﾆﾝｸﾞ材 | ＡＭ工法用専用骨材 | ＡＭ骨材 |  |  | 9 | kg | 3kg×3 | - | - |  |  |  |  | 袋
⑦ ﾗｲﾆﾝｸﾞ材 | 1液弱溶剤型アクリルシリコン樹脂系塗料 | ＡＳコートＯＮＥ |  |  | 15 | kg | 1 | - | - | 3800 | /kg | 57000 | 0 | 缶
⑦ ﾗｲﾆﾝｸﾞ材 | ＡＳコートＦＯＮＥ専用うすめ液 | ＡＳコートうすめ液 | コンクリート表面保護 |  | 16 | L | 1 | - | - |  |  |  |  | 缶
⑦ ﾗｲﾆﾝｸﾞ材 | １液速硬化型ビニロン接着用アクリルウレタン樹脂 | ＡＵ２５５０－ＯＮＥ |  |  | 4 | kg | 3 | - | - | 5000 | /kg | 20000 | -1200 | 袋
⑦ ﾗｲﾆﾝｸﾞ材 | アクリルウレタン樹脂系ライニング材 | ＡＵ４０００ |  | JWWA K 143-2004・ 厚生省令第15号 | 16 | kg | 1 | 3:1 | - | 3200 | /kg | 51200 | 200 | set
⑦ ﾗｲﾆﾝｸﾞ材 | アクリルウレタン樹脂系ライニング材 | ＡＵ４０００Ｓ |  | JWWA K 143-2004・ 厚生省令第15号 | 16 | kg | 1 | 3:1 | - | 3200 | /kg | 51200 | 200 | set
⑦ ﾗｲﾆﾝｸﾞ材 | アクリルウレタン樹脂系ライニング材 | ＡＵ４０００Ｗ |  | JWWA K 143-2004・ 厚生省令第15号 | 16 | kg | 1 | 3:1 | - | 3200 | /kg | 51200 | 200 | set
⑩ ｼｰﾘﾝｸﾞ材 | １成分形アクリルウレタン系 ｼｰﾘﾝｸﾞ材 | ＡＵクイック | Ｕカットシール材充填工法 | 非塗装汚染型 | 333 | ml | 20 | 1成分形 | - | 3900 | /L | 1300 |  | 本
⑩ ｼｰﾘﾝｸﾞ材 | ２成分形アクリルウレタン系 ｼｰﾘﾝｸﾞ材 | ＡＵシール |  | 非塗装汚染型 | 4 | L | 2 | 1:3:ｶﾗｰ | - | 2000 | /L | 8000 |  | set
⑦ ﾗｲﾆﾝｸﾞ材 | ＡＭ－ＡＵ工法用エポキシ樹脂系プライマー | ＡＵプライマー |  |  | 8 | kg | 1 | 5:3 | - | 3200 | /kg | 25600 | 200 | 缶
③ ｼｰﾙ材・器具 |  | ＢＣリング | シリンダー工法 |  |  |  | 50 | - | - |  |  |  |  | 個
③ ｼｰﾙ材・器具 |  | ＢＣ加圧ゴム | シリンダー工法 |  |  |  | 440～450 | - | - |  |  |  |  | 個
③ ｼｰﾙ材・器具 |  | ＢＣ座金 | シリンダー工法 |  |  |  | 100 | - | - |  |  |  |  | 個
③ ｼｰﾙ材・器具 |  | ＢＣ入隅座金 | シリンダー工法 |  |  |  | 50 | - | - |  |  |  |  | 個
② 断面修復関係 | カチオン系ポリマーセメント混和剤 | ＣＡＴ１８ |  |  | 18 | kg | 1 | - | - | 800 | /kg | 14400 | 200 | 缶
③ ｼｰﾙ材・器具 | 注入口付ステンレスアンカーピン | ＣＰアンカーピン６１０ | CPアンカーピン工法 | 6φ×100mm |  |  | 1200 100*12 | - | - | 250 | /本 | 0 | 20 | 本
③ ｼｰﾙ材・器具 | カーボピンネット工法用ワッシャ―付ステンレスアンカーピン（ＡＬＣ用） | ＣＰアンカーピンＡＬ６７０ | カーボピンネット工法 | 6φ×70mm |  |  | 1200 100*12 | - | - | 350 | /本 | 350 | 20 | 本
③ ｼｰﾙ材・器具 | 注入口付ステンレスアンカーピン | ＣＰアンカーピンＥ５５０ |  | 4.7φ×50mm |  |  | 2400 200*12 | - | - |  |  |  |  | 本
③ ｼｰﾙ材・器具 | 注入口付ステンレスアンカーピン | ＣＰアンカーピンＥ５７０ |  | 4.7φ×70mm |  |  | 2400 200*12 | - | - |  |  |  |  | 本
③ ｼｰﾙ材・器具 | 注入口付ステンレスアンカーピン | ＣＰアンカーピンＥ６５０ | CPアンカーピン工法 | 6φ×50mm |  |  | 1200 100*12 | - | - | 150 | /本 | 0 | 20 | 本
③ ｼｰﾙ材・器具 | 注入口付ステンレスアンカーピン | ＣＰアンカーピンＥ６７０ | CPアンカーピン工法 | 6φ×70mm |  |  | 1200 100*12 | - | - | 160 | /本 | 0 | 20 | 本
③ ｼｰﾙ材・器具 | カーボピンネット工法用ワッシャ―付ステンレスアンカーピン | ＣＰアンカーピンＮ５３０ | カーボピンネット工法 | 5φ×30mm |  |  | 2400 200*12 | - | - | 140 | /本 | 140 | 20 | 本
③ ｼｰﾙ材・器具 | カーボピンネット工法用ワッシャ―付ステンレスアンカーピン | ＣＰアンカーピンＮ６１０ | カーボピンネット工法 | 6φ×100mm |  |  | 1200 100*12 | - | - | 240 | /本 | 0 | 80 | 本
③ ｼｰﾙ材・器具 | カーボピンネット工法用ワッシャ―付ステンレスアンカーピン | ＣＰアンカーピンＮ６５０ | カーボピンネット工法 | 6φ×50mm |  |  | 1200 100*12 | - | - | 200 | /本 | 0 | 20 | 本
③ ｼｰﾙ材・器具 | カーボピンネット工法用ワッシャ―付ステンレスアンカーピン | ＣＰアンカーピンＮ６７０ | カーボピンネット工法 | 6φ×70mm |  |  | 1200 100*12 | - | - | 240 | /本 | 0 | -10 | 本
⑥土木補強用接着剤 | 新旧コンクリート打継用エポキシ樹脂系プライマー | Ｅ１２００ |  | 打継可能時間72時間 湿潤面接着可能 | 6 | kg | 2 | S5:1 W4:1 | 1.2 | 3000 | /kg | 18000 | 400 | set
⑥土木補強用接着剤 | 新旧コンクリート打継用エポキシ樹脂系プライマー | Ｅ１２００Ｓ |  | 打継可能時間72時間 湿潤面接着可能 | 6 | kg | 2 | S5:1 W4:1 | 1.2 | 3000 | /kg | 18000 | 400 | set
⑥土木補強用接着剤 | 新旧コンクリート打継用エポキシ樹脂系プライマー | Ｅ１２００Ｗ |  | 打継可能時間72時間 湿潤面接着可能 | 6 | kg | 2 | S5:1 W4:1 | 1.2 | 3000 | /kg | 18000 | 400 | set
⑥土木補強用接着剤 | 打継用・アンカー固定用・接着用エポキシ樹脂 | Ｅ２００ |  | 湿潤面接着可能 | 1 | kg | 10 | 4:1 | 1.35 | 2600 | /kg | 2600 | 400 | set
⑦ ﾗｲﾆﾝｸﾞ材 | エポキシ樹脂系含浸型プライマー | Ｅ２００Ｐ |  |  | 10 | kg | 1 | 1:1 | 1 | 2000 | /kg | 20000 | 400 | set
① 注入材 | 超低粘度形注入補修用エポキシ樹脂 | Ｅ２０５ | シリンダー工法 エポモルグラウト工法 |  | 4 | kg | 4 | 3:1 | 1.1 | 3500 | /kg | 14000 | 300 | set
① 注入材 | 低粘度形注入補修用エポキシ樹脂 | Ｅ２０６ | シリンダー工法 エポモルグラウト工法 | JIS A 6024 国土省・ＮＥＸＣＯ・阪高 注入材１種 | 3 | kg | 4 | 2:1 | S1.15 W1.20 | 3300 | /kg | 9900 | 500 | set
① 注入材 | 低粘度形注入補修用エポキシ樹脂 | Ｅ２０６Ｓ | シリンダー工法 エポモルグラウト工法 | JIS A 6024 国土省・ＮＥＸＣＯ・阪高 注入材１種 | 3 | kg | 4 | 2:1 | S1.15 W1.20 | 3300 | /kg | 9900 | 500 | set
① 注入材 | 低粘度形注入補修用エポキシ樹脂 | Ｅ２０６ＳＳ | シリンダー工法 エポモルグラウト工法 | 盛夏用 | 3 | kg | 4 | 2:1 | 1.15 | 3300 | /kg | 9900 | 500 | set
① 注入材 | 低粘度形注入補修用エポキシ樹脂 | Ｅ２０６Ｗ | シリンダー工法 エポモルグラウト工法 | JIS A 6024 国土省・ＮＥＸＣＯ・阪高 注入材１種 | 3 | kg | 4 | 2:1 | S1.15 W1.20 | 3300 | /kg | 9900 | 500 | set
① 注入材 | 揺変形注入補修用エポキシ樹脂 | Ｅ２０７Ｄ | シリンダー工法 ピンニング工法 | JIS A 6024 | 3 | kg | 4 | 2:1 | 1.15 | 3300 | /kg | 9900 | 500 | set
① 注入材 | 揺変形注入補修用エポキシ樹脂 | Ｅ２０７ＤＳ | シリンダー工法 ピンニング工法 | JIS A 6024 | 3 | kg | 4 | 2:1 | 1.15 | 3300 | /kg | 9900 | 500 | set
① 注入材 | 揺変形注入補修用エポキシ樹脂 | Ｅ２０７ＤＷ | シリンダー工法 ピンニング工法 | JIS A 6024 | 3 | kg | 4 | 2:1 | 1.15 | 3300 | /kg | 9900 | 500 | set
① 注入材 | 注入補修用・充填接着用高粘度形ｴﾎﾟｷｼ樹脂 Pモルタル用バインダー | Ｅ２０８ | ピンニング工法 | JIS A 6024 | 3 | kg | 4 | 2:1 | 1.15 | 3300 | /kg | 9900 | 500 | set
① 注入材 | 注入補修用・充填接着用高粘度形ｴﾎﾟｷｼ樹脂 Pモルタル用バインダー | Ｅ２０８Ｓ | ピンニング工法 | JIS A 6024 | 3 | kg | 4 | 2:1 | 1.15 | 3300 | /kg | 9900 | 500 | set
① 注入材 | 注入補修用・充填接着用高粘度形ｴﾎﾟｷｼ樹脂 Pモルタル用バインダー | Ｅ２０８Ｗ | ピンニング工法 | JIS A 6024 | 3 | kg | 4 | 2:1 | 1.15 | 3300 | /kg | 9900 | 500 | set
① 注入材 | 注入補修用・充填接着用高粘度形エポキシ樹脂 | Ｅ２０９ | ピンニング工法 | JIS A 6024 | 3 | kg | 4 | 2:1 | 1.15 | 3300 | /kg | 9900 | 500 | set
① 注入材 | 注入補修用・充填接着用高粘度形エポキシ樹脂 | Ｅ２０９Ｓ | ピンニング工法 | JIS A 6024 | 3 | kg | 4 | 2:1 | 1.15 | 3300 | /kg | 9900 | 500 | set
① 注入材 | 注入補修用・充填接着用高粘度形エポキシ樹脂 | Ｅ２０９Ｗ | ピンニング工法 | JIS A 6024 | 3 | kg | 4 | 2:1 | 1.15 | 3300 | /kg | 9900 | 500 | set
⑥土木補強用接着剤 | グラウト用・アンカー固定用エポキシ樹脂 | Ｅ２３００ | 鋼板注入工法 アンカー工法 | 国土交通省・ＮＥＸＣＯ・阪高 | 15 | kg | 1 | 2:1 | 1.2 | 2800 | /kg | 42000 | 400 | set
⑥土木補強用接着剤 | グラウト用・アンカー固定用エポキシ樹脂 | Ｅ２３００Ｊ | 鋼板注入工法 アンカー工法 | 国土交通省・NEXCO・阪高 湿潤面接着可能 | 15 | kg | 1 | 2:1 | 1.2 | 2900 | /kg | 43500 | 400 | set
⑥土木補強用接着剤 | グラウト用・アンカー固定用エポキシ樹脂 | Ｅ２３００ＪＳ | 鋼板注入工法 アンカー工法 | 国土交通省・NEXCO・阪高 湿潤面接着可能 | 15 | kg | 1 | 2:1 | 1.2 | 2900 | /kg | 43500 | 400 | set
⑥土木補強用接着剤 | グラウト用・アンカー固定用エポキシ樹脂 | Ｅ２３００ＪＷ | 鋼板注入工法 アンカー工法 | 国土交通省・NEXCO・阪高 湿潤面接着可能 | 15 | kg | 1 | 2:1 | 1.2 | 2900 | /kg | 43500 | 400 | set
⑥土木補強用接着剤 | グラウト用・アンカー固定用エポキシ樹脂 | Ｅ２３００Ｓ | 鋼板注入工法 アンカー工法 | 国土交通省・ＮＥＸＣＯ・阪高 | 15 | kg | 1 | 2:1 | 1.2 | 2800 | /kg | 42000 | 400 | set
⑥土木補強用接着剤 | グラウト用・アンカー固定用エポキシ樹脂 | Ｅ２３００Ｗ | 鋼板注入工法 アンカー工法 | 国土交通省・ＮＥＸＣＯ・阪高 | 15 | kg | 1 | 2:1 | 1.2 | 2800 | /kg | 42000 | 400 | set
⑨ その他 | コンクリート・金属用エポキシ樹脂接着剤 | Ｅ２３０Ｇ |  | 湿潤面接着可能 2連式カートリッジ | 400 | ml | 20 |  | 1.2 |  |  |  |  | 個
⑥土木補強用接着剤 | エポキシ樹脂系パテ状シール材 | Ｅ２３７０Ｍ |  | 土木用パテ・シール材 | 15 | kg | 1 | 2:1 | 1.6 | 2250 | /kg | 33750 | 250 | set
⑥土木補強用接着剤 | エポキシ樹脂系パテ状シール材 | Ｅ２３７０ＭＳ |  | 土木用パテ・シール材 | 15 | kg | 1 | 2:1 | 1.6 | 2250 | /kg | 33750 | 250 | set
⑥土木補強用接着剤 | エポキシ樹脂系パテ状シール材 | Ｅ２３７０ＭＷ |  | 土木用パテ・シール材 | 15 | kg | 1 | 2:1 | 1.6 | 2250 | /kg | 33750 | 250 | set
⑦ ﾗｲﾆﾝｸﾞ材 | 可とう性・耐衝撃性エポキシ樹脂 | Ｅ２４００ |  |  | 15 | kg | 1 | 2:1 | 1.15 | 3100 | /kg | 46500 | 500 | set
⑥土木補強用接着剤 | 可とう性・速硬化型エポキシ樹脂 | Ｅ２４１０ | ロードマットレジン工法 |  | 15 | kg | 1 | 2:1 | 1.2 | 4400 | /kg | 66000 | 600 | set
① 注入材 | 可とう性注入用エポキシ樹脂 | Ｅ２４２０ | シリンダー工法 | JIS A 6024 国土省・ＮＥＸＣＯ・阪高 注入材３種 | 3 | kg | 4 | 2:1 | 1.15 | 4000 | /kg | 12000 | 400 | set
① 注入材 | 可とう性注入用エポキシ樹脂 | Ｅ２４２０Ｄ | シリンダー工法 | JIS A 6024 国土省・ＮＥＸＣＯ・阪高 注入材２種 | 3 | kg | 4 | 2:1 | 1.15 | 4000 | /kg | 12000 | 400 | set
⑨ その他 | コンクリート・金属用エポキシ樹脂接着剤 | Ｅ２５０ |  |  | 2 | kg | 6 | 1:1 | 1.4 | 3000 | /kg | 6000 | 200 | set
⑥土木補強用接着剤 | 連続繊維シート含浸用高強度エポキシ樹脂 | Ｅ２５００ | 連続繊維シート補強工法 |  | 15 | kg | 1 | 2:1 | 1.15 | 3300 | /kg | 49500 | 400 | set
⑥土木補強用接着剤 | 連続繊維シート含浸用高強度エポキシ樹脂 | Ｅ２５００Ｓ | 連続繊維シート補強工法 |  | 15 | kg | 1 | 2:1 | 1.15 | 3300 | /kg | 49500 | 400 | set
⑥土木補強用接着剤 | 連続繊維シート含浸用高強度エポキシ樹脂 | Ｅ２５００Ｗ | 連続繊維シート補強工法 |  | 15 | kg | 1 | 2:1 | 1.15 | 3300 | /kg | 49500 | 400 | set
⑥土木補強用接着剤 | ビニロンシート補強用高強度エポキシ樹脂 | Ｅ２５５０ | 剥落防止工法 |  | 15 | kg | 1 | 2:1 | 1.35 | 2800 | /kg | 42000 | 100 | set
⑥土木補強用接着剤 | ビニロンシート補強用高強度エポキシ樹脂 | Ｅ２５５０Ｓ | 剥落防止工法 |  | 15 | kg | 1 | 2:1 | 1.35 | 2800 | /kg | 42000 | 100 | set
⑥土木補強用接着剤 | ビニロンシート補強用高強度エポキシ樹脂 | Ｅ２５５０Ｗ | 剥落防止工法 |  | 15 | kg | 1 | 2:1 | 1.35 | 2800 | /kg | 42000 | 100 | set
⑥土木補強用接着剤 | 金属/ＣＦＲＰ用エポキシ樹脂系接着剤 | Ｅ２５８ | 剥落防止工法 |  | 6 | kg | 1 | 2:1 | 1.35 | 2800 | /kg | 16800 | 1200 | set
① 注入材 | 低粘度水中硬化型エポキシ樹脂 | Ｅ２８００ | シリンダー工法 |  | 3 | kg | 4 | 2:1 | 1.2 | 3800 | /kg | 11400 | 600 | set
③ ｼｰﾙ材・器具 | 水中硬化型エポキシ樹脂パテ状接着剤 | Ｅ３８０ |  |  | 6 | kg | 1 | 1:1 | 1.7 | 2300 | /kg | 13800 | 200 | set
③ ｼｰﾙ材・器具 | 可とう性エポキシシール材 | Ｅ３８０Ｆ | Ｕカットシール材充填工法 | 湿潤面接着可能 ガン打ち可能 | 8 | kg | 2 | 1:1 | 1.45 | 2800 | /kg | 22400 | 400 | set
③ ｼｰﾙ材・器具 | 水中硬化型エポキシ樹脂パテ状接着剤 | Ｅ３８０Ｗ |  | 低温作業性良好 | 10 | kg | 2 | 1:1 | 1.7 | 2300 | /kg | 23000 | 300 | set
③ ｼｰﾙ材・器具 | エポキシ樹脂系パテ状シール材 | Ｅ３９０ |  | 建築用パテ・シール材 | 6 | kg | 2 | 2:1 | 1.6 | 2300 | /kg | 13800 | 400 | set
⑦ ﾗｲﾆﾝｸﾞ材 | エポキシ樹脂系パテ状不陸調整材 | Ｅ３９５ | 連続繊維シート補強工法 |  | 15 | kg | 1 | 2:1 | 1.5 | 2050 | /kg | 30750 | 250 | set
⑦ ﾗｲﾆﾝｸﾞ材 | エポキシ樹脂系パテ状不陸調整材 | Ｅ３９５Ｓ | 連続繊維シート補強工法 |  | 15 | kg | 1 | 2:1 | 1.5 | 2050 | /kg | 30750 | 250 | set
⑦ ﾗｲﾆﾝｸﾞ材 | エポキシ樹脂系パテ状不陸調整材 | Ｅ３９５Ｗ | 連続繊維シート補強工法 |  | 15 | kg | 1 | 2:1 | 1.5 | 2050 | /kg | 30750 | 250 | set
⑦ ﾗｲﾆﾝｸﾞ材 | エポキシ樹脂系 ﾗｲﾆﾝｸﾞ材 | Ｅ４０００Ｎ | AM工法 | JWWA K 143-2004・ 厚生省令第15号 | 15 | kg | 1 | 4:1 | - | 2500 | /kg | 37500 | 400 | set
⑦ ﾗｲﾆﾝｸﾞ材 | エポキシ樹脂系高性能防食 ﾗｲﾆﾝｸﾞ材 | Ｅ４５０Ｃ | ＰＭ工法（下水道事業団 ・農業集落排水施設） |  | 18 | kg | 1 | 5:1 | 1.4 | 2900 | /kg | 52200 | 200 | set
⑦ ﾗｲﾆﾝｸﾞ材 | エポキシ樹脂系高性能防食 ﾗｲﾆﾝｸﾞ材 | Ｅ４５５ＣＳ | ＰＭ工法（下水道事業団） |  | 18 | kg | 1 | 5:1 | 1.4 | 2900 | /kg | 52200 | 200 | set
⑦ ﾗｲﾆﾝｸﾞ材 | エポキシ樹脂系高性能防食 ﾗｲﾆﾝｸﾞ材 | Ｅ４５５ＣＷ | ＰＭ工法（下水道事業団） |  | 18 | kg | 1 | 5:1 | 1.4 | 2900 | /kg | 52200 | 200 | set
⑦ ﾗｲﾆﾝｸﾞ材 | 弾性エポキシ樹脂系塗料材 | Ｅ４８０ | コンクリート表面保護 |  | 18 | kg | 1 | 5:1 | 1.2 | 2700 | /kg | 48600 | 400 | set
⑦ ﾗｲﾆﾝｸﾞ材 | 弾性エポキシ樹脂系塗料材 | Ｅ４８０Ｓ | コンクリート表面保護 |  | 18 | kg | 1 | 5:1 | 1.2 | 2700 | /kg | 48600 | 400 | set
⑦ ﾗｲﾆﾝｸﾞ材 | 弾性エポキシ樹脂系塗料材 | Ｅ４８０Ｗ | コンクリート表面保護 |  | 18 | kg | 1 | 5:1 | 1.2 | 2700 | /kg | 48600 | 400 | set
④ Uｶｯﾄ工法充てん材 | パテ状可とう性エポキシ樹脂 | Ｅ６００ | Ｕカットシール材充填工法 |  | 10 | kg | 1 | 1:1 | 1.3 | 2600 | /kg | 26000 | 400 | set
⑦ ﾗｲﾆﾝｸﾞ材 | 無溶剤形湿潤面対応エポキシ樹脂系プライマー | Ｅ８１０Ｌ | 各種ライニング工法 |  | 7 | kg | 1 | 5:2 | 1.1 | 3300 | /kg | 23100 | 400 | set
⑦ ﾗｲﾆﾝｸﾞ材 | 無溶剤形湿潤面対応エポキシ樹脂系プライマー | Ｅ８１０ＬＳ | 各種ライニング工法 |  | 7 | kg | 1 | 5:2 | 1.1 | 3300 | /kg | 23100 | 400 | set
⑦ ﾗｲﾆﾝｸﾞ材 | 無溶剤形湿潤面対応エポキシ樹脂系プライマー | Ｅ８１０ＬＷ | 各種ライニング工法 |  | 7 | kg | 1 | 5:2 | 1.1 | 3300 | /kg | 23100 | 400 | set
⑦ ﾗｲﾆﾝｸﾞ材 | ビニルエステル樹脂系耐薬品用防食 ﾗｲﾆﾝｸﾞ材 | ＥＡ５０００ | ＰＭ工法（下水道事業団） |  | 16 | kg | 1 | - | 1.1 | 2400 | /kg | 38400 | 300 | set
⑦ ﾗｲﾆﾝｸﾞ材 | ビニルエステル樹脂系耐薬品用防食 ﾗｲﾆﾝｸﾞ材 | ＥＡプライマー | ＰＭ工法（下水道事業団） |  | 16 | kg | 1 | - | - | 2400 | /kg | 38400 | 300 | set
⑧ﾀｲﾙ・石材貼り用接着剤 | 石材施工用エポキシ樹脂系接着剤 | ＥＫ２７０ |  |  | 20 | kg | 1 | 1:1 | 1.9 | 1600 | /kg | 32000 | 300 | set
⑧ﾀｲﾙ・石材貼り用接着剤 | 石材施工用エポキシ樹脂系接着剤 | ＥＫ２７０Ｓ |  |  | 20 | kg | 1 | 1:1 | 1.9 | 1600 | /kg | 32000 | 300 | set
⑧ﾀｲﾙ・石材貼り用接着剤 | 石材施工用エポキシ樹脂系接着剤 | ＥＫ２７０Ｗ |  |  | 20 | kg | 1 | 1:1 | 1.9 | 1600 | /kg | 32000 | 300 | set
⑧ﾀｲﾙ・石材貼り用接着剤 | トンネルタイル・外壁タイル用エポキシ樹脂系接着剤 | ＥＫ３６０ |  | ＮＥＸＣＯトンネルタイル貼付用 | 20 | kg | 1 | 1:1 | 1.7 | 1800 | /kg | 36000 | 300 | set
⑧ﾀｲﾙ・石材貼り用接着剤 | 浴室内壁タイル貼り用エポキシ樹脂系接着剤 | ＥＫ３７０ |  | JIS A 5548 | 20 | kg | 1 | 1:1 | 1.65 | 1600 | /kg | 32000 | 300 | set
⑧ﾀｲﾙ・石材貼り用接着剤 | 浴室内壁タイル貼り用エポキシ樹脂系接着剤 | ＥＫ３７０Ｓ |  | JIS A 5548 | 20 | kg | 1 | 1:1 | 1.65 | 1600 | /kg | 32000 | 300 | set
⑧ﾀｲﾙ・石材貼り用接着剤 | 浴室内壁タイル貼り用エポキシ樹脂系接着剤 | ＥＫ３７０Ｗ |  | JIS A 5548 | 20 | kg | 1 | 1:1 | 1.65 | 1600 | /kg | 32000 | 300 | set
⑨ その他 | １液エマルジョン形漏水注入補修材 | ＥＭＡグラウト |  |  | 20 | kg | 1 | 1液 | 1.3 | 1600 | /kg | 32000 | 100 | set
⑧ﾀｲﾙ・石材貼り用接着剤 | タイル・石材貼り用弾力性接着剤 | ＥＭＳ２０ |  |  | 20 | kg | 1 | 1:1 | 1.5 | 1900 | /kg | 38000 | 300 | set
③ ｼｰﾙ材・器具 | 弾性接着剤・目地充てん材 | ＥＭＳセグメントシール |  | 土木用 | 8 | kg | 1 | 1:1 | 1.22 | 2600 | /kg | 20800 | 400 | set
⑦ ﾗｲﾆﾝｸﾞ材 | エポキシ樹脂系エマルジョン形ポリマーセメントモルタル | ＥＰＣモルタル |  | 下水道事業団・農業集落配水施設 素地調整材 | 20 | kg | 1 | 3:1 | 1.8 | 800 | /kg | 16000 | 50 | set
⑨ その他 | エポキシ樹脂用うすめ液 | Ｅうすめ液 |  |  | 15 | kg | 1 | - | - | 800 | /kg | 12000 | 200 | 缶
⑦ ﾗｲﾆﾝｸﾞ材 | ライニング用エポキシ樹脂系プライマー | Ｅプライマー | 各種ライニング工法 |  | 8 | kg | 1 | 1:1 | 1 | 2200 | /kg | 17600 | 300 | set
② 断面修復関係 | エポキシ樹脂モルタル | Ｅモルタル | 断面修復 |  | 9 | kg | 2 | 2:1 | 1.2 | 1650 | /kg | 14850 | 600 | set
⑤ はく落防止関係 | エフレックスＦ１希釈剤 | Ｆ１希釈剤 |  |  | 4 | L | 4 | - | - |  |  |  |  | 缶
⑩ ｼｰﾘﾝｸﾞ材 | 耐火構造用２成分形変成シリコン系 ｼｰﾘﾝｸﾞ材 | ＦＲシール |  | 壁・床2時間耐火 | 4 | L | 2 | 10:1:ｶﾗｰ | - | 5000 | /L | 20000 | 1000 | set
⑦ ﾗｲﾆﾝｸﾞ材 | 柔軟型フッ素樹脂系塗料 | ＦコートＦ | コンクリート表面保護 |  | 14 | kg | 1 | - | - |  |  |  |  | set
⑦ ﾗｲﾆﾝｸﾞ材 | ＦコートＦ専用うすめ液 | ＦコートＦうすめ液 | コンクリート表面保護 |  | 16 | L | 1 | - | - |  |  |  |  | 缶
② 断面修復関係 | 軽量エポキシ樹脂モルタル | Ｋモルタル | 断面修復 |  | 8 | L | 2 | 2:1 | 0.75 | 2250 | /L | 18000 | 450 | set
② 断面修復関係 | 速硬化軽量エポキシ樹脂モルタル | Ｋモルタルクイック | 断面修復 | 低温硬化性良好 | 8 | L | 2 | 2:1 | 0.75 | 2625 | /L | 21000 | 325 | set
② 断面修復関係 | 速硬化性防錆用エポキシ樹脂系プライマー | Ｋモルタルクイックプライマー | 断面修復 | 低温硬化性良好 防錆材入 | 800 | g | 12 | 3:1 | 1.25 | 5000 | /kg | 4000 | 700 | set
③ ｼｰﾙ材・器具 | タイル固定用特殊アンカーピン （着色込み・調色別途） | ＭＧアンカーピン４５０ |  | 4φ×50mm |  |  | 2400 200*12 |  | - |  |  |  |  | 本
③ ｼｰﾙ材・器具 | タイル固定用特殊アンカーピン （着色込み・調色別途） | ＭＧアンカーピン４７０ |  | 4φ×70mm |  |  | 2400 200*12 |  | - |  |  |  |  | 本
⑩ ｼｰﾘﾝｸﾞ材 | １成分形変成シリコン ｼｰﾘﾝｸﾞ材 | ＭＳコーク |  | ＭＳシールと同色 | 333 | ml | 20 | - | - | 4800 | /L | 1600 | 300 | 本
⑩ ｼｰﾘﾝｸﾞ材 | ２成分形変成シリコン ｼｰﾘﾝｸﾞ材 | ＭＳシール |  |  | 4 | L | 2 | 10:1:ｶﾗｰ | - | 2000 | /L | 8000 | 400 | set
③ ｼｰﾙ材・器具 | 注入用１液型変成シリコーンエポキシ樹脂 | ＯＧグラウト | ＯＧＳ工法 |  | 330 | ml | 10 | - | - | 27000 | /L | 9000 | 0 | 本
③ ｼｰﾙ材・器具 | １液型弾力性エポキシ樹脂注入工法用注入器具 | ＯＧグラウトガン | ＯＧＳ工法 |  |  |  | 1 | - | - | 100000 | /台 | 0 | 0 | 丁
③ ｼｰﾙ材・器具 | １液型弾力性エポキシ樹脂注入工法用注入器具 | ＯＧゴムチップ | ＯＧＳ工法 |  |  |  | 500 | - | - | 960 | /個 | 0 | 0 | 個
⑩ ｼｰﾘﾝｸﾞ材 | ２成分形ポリサルファイド系 ｼｰﾘﾝｸﾞ材 | ＰＳシール |  |  | 4 | L | 2 | 5:1:ｶﾗｰ | - | 2000 | /L | 8000 | 400 | set
② 断面修復関係 | エポキシ樹脂モルタル | Ｐモルタル骨材 | 断面修復 | E208：Pﾓﾙﾀﾙ骨材=1:3 | 9 | kg | 3 | - | - | 600 | /kg | 5400 | 40 | ｃ/ｓ
⑨ その他 | 漏水・止水用急結セメント材 | ＱクリートＮ |  |  | 20 | kg | 1 | - | 2 | 600 | /kg | 12000 | 40 | set
⑨ その他 | 漏水・止水用急結セメント材 | ＱクリートＮＳＳ |  |  | 20 | kg | 1 | - | 2 | 600 | /kg | 12000 | 40 | set
⑥土木補強用接着剤 | ＲＭグラウト工法用専用骨材 | ＲＭ骨材 | エポモルグラウト工法 | E205・E206S・E206SS等と混合 | 18 | kg | 1 | - | - | 400 | /kg | 7200 | 50 | 袋
⑩ ｼｰﾘﾝｸﾞ材 | １成分形変成シリコン系 ｼｰﾘﾝｸﾞ材 | ＳＲシールＳ７０ |  | サイディング用 | 6 | L | 1 | - | - |  |  |  |  | 缶
⑩ ｼｰﾘﾝｸﾞ材 | １成分形ﾃﾚｹﾘｯｸﾎﾟﾘｱｸﾘﾚｰﾄ系 ｼｰﾘﾝｸﾞ材 | ＴＡＧ－１コーク |  | ガラス廻り用 | 333 | ml | 20 | - | - |  |  |  |  | 本
⑩ ｼｰﾘﾝｸﾞ材 | 高弾性１成分形ポリウレタン系 ｼｰﾘﾝｸﾞ材 | ＵＰ－１シール |  | 土木用 ｸﾞﾚｰ | 850 | ml | 12 | - | - | 2350 | /L | 2000 | 470 | 本
⑩ ｼｰﾘﾝｸﾞ材 | ２成分形ポリウレタン系 ｼｰﾘﾝｸﾞ材 | ＵＰシール |  | 土木用 | 8 | kg | 2 | 1:4:ｶﾗｰ | - | 3500 | /kg | 28000 | -1100 | set
⑩ ｼｰﾘﾝｸﾞ材 | ２成分形ポリウレタン系 ｼｰﾘﾝｸﾞ材（高耐水圧タイプ） | ＵＰシール＃７００ |  | 土木用 高耐水圧 | 8 | kg | 2 | 1:3:ｶﾗｰ | - | 3500 | /kg | 28000 | -1100 | set
④ Uｶｯﾄ工法充てん材 | １液常温硬化型・可とう性エポキシ樹脂 | ＵカットＯＮＥ | Ｕカットシール材充填工法 |  | 333 | ml | 20 | - | 1.43 | 4200 | /L | 1400 | 300 | 本
⑦ ﾗｲﾆﾝｸﾞ材 | 柔軟型アクリルウレタン樹脂系塗料 | ＵコートＦ | コンクリート表面保護 |  | 18 | kg | 1 | 8:1 | - | 2700 | /kg | 48600 | 400 | set
⑦ ﾗｲﾆﾝｸﾞ材 | アクリルウレタン樹脂系塗料 | ＵコートＨ | コンクリート表面保護 |  | 20 | kg | 1 | 4:1 | - | 3000 | /kg | 60000 | 400 | set
⑦ ﾗｲﾆﾝｸﾞ材 | Uコート専用うすめ液 | Ｕコートうすめ液 | コンクリート表面保護 |  | 16 | L | 1 | - | - | 900 | /kg | 14400 | 300 | 缶
⑤ はく落防止関係 | ３軸ビニロンメッシュ | ＶＭ－ＤＲＹネット | ＶＭ－ＤＲＹネット工法 | 粘着加工型 | 50 | m | 1 | - | - | 1600 | /㎡ | 160000 | 0 | 巻
⑤ はく落防止関係 | ３軸ビニロンメッシュ | ＶＭネット | カーボピンネット工法 ｷｰﾌﾟﾒﾝﾃVM-Ⅱ工法 |  | 100 | m | 1 | - | - | 750 | /㎡ | 75000 | 50 | 巻
② 断面修復関係 | 塗布浸透形防錆剤、アルカリ骨材反応抑制剤、アルカリ性付与剤 | ＶＰ４０ | 断面修復 | 亜硝酸リチウム水溶液 | 5 | kg | 4 | 20:5 | - | 570 | /kg | 14250 | 6150 | 缶
② 断面修復関係 | アルカリ性付与剤 | ＶＰシーラー | 断面修復 | ケイ酸ナトリウム水溶液 | 15 | kg | 1 | 20:5 | - | 570 | /kg | 14250 | 480 | 缶
② 断面修復関係 | ビニロン繊維配合セメント系断面復旧材（軽量） | ＶＰセメントＬ | 断面修復 | 軽量タイプ | 25 | kg | 1 | 20:5 | 1.5 | 570 | /kg | 14250 | -230 | set
② 断面修復関係 | セメント系断面復旧材用プライマー | ＶＰセメントプライマー | 断面修復 | 硬化剤はVPセメント硬化剤5㎏ | 13 | kg | 1 | 20:5 | - | 570 | /kg | 14250 | -70 | set
② 断面修復関係 | カチオン系下地調整用ポリマーセメントモルタル | ＶＰフィラー | 断面修復 |  | 24 | kg | 1 | 20:4 | 1.9 | 390 | /kg | 9360 | 30 | set
⑩ ｼｰﾘﾝｸﾞ材 | １成分形アクリル系 ｼｰﾘﾝｸﾞ材 | アクリルコーク |  |  | 330 | ml | 20 | - | - | 2400 | /L | 800 | 300 | 本
⑩ ｼｰﾘﾝｸﾞ材 | １成分形アクリル系 ｼｰﾘﾝｸﾞ材 | アクリルコークＬ |  |  | 17 | L | 1 | - | - | 2100 | /L | 35700 | -1000 | 缶
⑩ ｼｰﾘﾝｸﾞ材 | １成分形ポリウレタン系 ｼｰﾘﾝｸﾞ材 | ウレタンコーク |  |  | 320 | ml | 20 | - | - | 3600 | /L | 1200 | 300 | 本
④ Uｶｯﾄ工法充てん材 | １液常温硬化型・弾性エポキシ樹脂系接着剤 | エフレックス | Ｕカットシール材充填工法 |  | 333 | ml | 20 | - | 1.4 | 4200 | /L | 1400 | 600 | 本
⑤ はく落防止関係 | １液型弾力性エポキシ樹脂 | エフレックスＦ１ | カーボピンネット工法 | 専用希釈材：F1希釈材 | 10 | kg | 1 | - | - | 2000 | /kg | 20000 | 100 | 缶
⑧ﾀｲﾙ・石材貼り用接着剤 | １液常温硬化型・弾性エポキシ樹脂系タイル用接着剤 | エフレックスタイルワン |  | JIS A 5548・JIS A 5557 | 2 | kg | 9 | - | 1.45 | 1500 | /kg | 3000 | 200 | 本
⑤ はく落防止関係 | カーボンファイバー配合セメント系断面復旧材 | カーボピンネット上塗り | カーボピンネット工法 | 亜硝酸リチウム配合 （中性化防止効果） | 29 | kg | 1 | 22:7 | 1.8 | 420 | /kg | 12180 | 50 | set
⑤ はく落防止関係 | カーボンファイバー配合セメント系断面復旧材 | カーボピンネット中塗り | カーボピンネット工法 |  | 24 | kg | 1 | 20:4 | 2 | 300 | /kg | 7200 | 130 | set
|  | カーボピンネット内装用プライマー |  |  | 5 | kg |  |  | - |  |  |  |  | 個
③ ｼｰﾙ材・器具 | ５分速硬化型エポキシ樹脂系接着剤 | クイックメンダー |  |  | 1 | kg | 6 | 1:1 | 1.5 | 4300 | /kg | 4300 | 500 | set
③ ｼｰﾙ材・器具 | ３０分硬化型エポキシ樹脂系接着剤 | クイックメンダー３０ |  |  | 1 | kg | 6 | 1:1 | 1.5 | 4300 | /kg | 4300 | 500 | set
⑩ ｼｰﾘﾝｸﾞ材 | ２成分形変成シリコン ｼｰﾘﾝｸﾞ材 | サイディングシール |  |  | 4 | L | 2 | 10:1:ｶﾗｰ | - | 2000 | /L | 8000 | 400 | set
|  | シールカラーマスター |  |  | 160 | ｇ |  |  | - |  |  |  |  | 個
⑩ ｼｰﾘﾝｸﾞ材 | ｼｰﾘﾝｸﾞ材用プライマー | シールプライマー＃１ |  | 土木用ｺﾝｸﾘｰﾄ・ﾓﾙﾀﾙ用 | 1 | kg | 12 | - | - | 2700 | /kg | 2700 | 400 | 缶
⑩ ｼｰﾘﾝｸﾞ材 | ｼｰﾘﾝｸﾞ材用プライマー | シールプライマー＃２ |  | サイディング用 | 500 | ｇ | 12 | - | - | 5000 | /kg | 2500 | 800 | 缶
⑩ ｼｰﾘﾝｸﾞ材 | ｼｰﾘﾝｸﾞ材用プライマー | シールプライマー＃２５ |  | 耐火目地用ｼｰﾗﾝﾄ120用 | 500 | ｇ | 12 | - | - | 4300 | /kg | 2150 | 700 | 缶
⑩ ｼｰﾘﾝｸﾞ材 | ｼｰﾘﾝｸﾞ材用プライマー | シールプライマー＃３ |  | ガラス廻り用 | 300 | ｇ | 12 | - | - | 9000 | /kg | 3000 | 1500 | 缶
⑩ ｼｰﾘﾝｸﾞ材 | ｼｰﾘﾝｸﾞ材用プライマー | シールプライマー＃５ |  | 油性打換用 | 500 | ｇ | 12 | - | - | 4300 | /kg | 2150 | 700 | 缶
⑩ ｼｰﾘﾝｸﾞ材 | ｼｰﾘﾝｸﾞ材用プライマー | シールプライマー＃７ |  | 汎用 | 500 | ｇ | 12 | - | - | 4300 | /kg | 2150 | 700 | 缶
⑩ ｼｰﾘﾝｸﾞ材 | ｼｰﾘﾝｸﾞ材用プライマー | シールプライマー＃９ |  | 汎用 | 500 | ｇ | 12 | - | - | 4300 | /kg | 2150 | 700 | 缶
⑩ ｼｰﾘﾝｸﾞ材 | ｼｰﾘﾝｸﾞ材用プライマー | シールプライマーＧＭ |  | エクシールＩＢ専用 ｶﾞﾗｽ・各種金属・塗装鋼板 | 300 | ｇ | 12 | - | - | 16000 | /kg | 4800 | 2300 | 缶
⑩ ｼｰﾘﾝｸﾞ材 | ｼｰﾘﾝｸﾞ材用プライマー | シールプライマーＳＲ |  | ｴｸｼｰﾙIB専用2成分形 ｼﾘｺﾝ系ｼｰﾘﾝｸﾞ打継 | 300 | ｇ | 12 | - | - | 10000 | /kg | 3000 | 1500 | 缶
⑩ ｼｰﾘﾝｸﾞ材 | ｼｰﾘﾝｸﾞ材用プライマー | シールプライマーシリコン用Ｃ |  | ビルドシールＳＲ専用 コンクリート・石材 | 300 | ml | 20 | - | - | 16000 | /kg | 4800 | -5200 | 缶
⑩ ｼｰﾘﾝｸﾞ材 | ｼｰﾘﾝｸﾞ材用プライマー | シールプライマーシリコン用Ｆ |  | ビルドシールＳＲ専用 ｶﾞﾗｽ・各種金属・塗装鋼板 | 300 | ml | 20 | - | - | 16000 | /kg | 4800 | -5200 | 缶
⑩ ｼｰﾘﾝｸﾞ材 | １成分形シリコーン系 ｼｰﾘﾝｸﾞ材 | シリコンコーク |  |  | 330 | ml | 20 | - | - | 5700 | /L | 1900 | 300 | 本
③ ｼｰﾙ材・器具 | 自動樹脂低圧注入工法用注入器具 | シリンダーセット | シリンダー工法 |  |  |  | 100 | - | - | 450 | /本 | 0 | 0 | 個
③ ｼｰﾙ材・器具 | 自動樹脂低圧注入工法用注入器具 | シリンダーセットミニ | シリンダー工法 |  |  |  | 100 10*10 | - | - | 450 | /本 | 0 | 0 | 個
⑧ その他 | 特殊 ネットホース | ネットホース１０φ |  | 10φ＊50Ｍ | 50 | ｍ | 20 | [6 empty] | 巻
⑧ その他 | 特殊 ネットホース | ネットホース２０φ |  | 20φ＊50Ｍ | 50 | ｍ | 6 | [6 empty] | 巻
③ ｼｰﾙ材・器具 | 低圧樹脂注入工法専用１液型シール材（変成シリコン系） | はくりシールＯＮＥ | シリンダー工法 |  | 333 | ml | 20 | - | - | 4200 | /L | 1400 | 600 | 本
|  | はくりシールクイック |  |  | 333 | ml | 20 | - | - | 4200 | /L | 1400 | 600 | 本
③ ｼｰﾙ材・器具 | はくりシールＯＮＥ用はくり助材 | はくりプライマー | シリンダー工法 |  | 100 | ｇ | 20 | - | - | 4200 | /L | 1400 | 1800 | 個
⑩ ｼｰﾘﾝｸﾞ材 | ２成分形ポリウレタン系 ｼｰﾘﾝｸﾞ材 | ビューシール６９０９ |  |  | 6 | L | 2 | 1:4 | - | 1500 | /L | 9000 | 300 | set
⑩ ｼｰﾘﾝｸﾞ材 | ２成分形シリコーン系 ｼｰﾘﾝｸﾞ材 | ビルドシールＳＲ |  |  | 4 | L | 2 |  | - |  |  |  |  | set
|  | ビルドシール用カラー |  |  | 270 | ｇ |  |  | - |  |  |  |  | 個
⑥土木補強用接着剤 | １液硬質エポキシ樹脂 | ユニエポ０１ |  |  | 4 | kg | 1 | - | 1.15 |  |  |  |  | 缶
⑦ ﾗｲﾆﾝｸﾞ材 | 溶剤系１液型エポキシ樹脂プライマー | ユニエポ１０００ |  |  | 4 | kg | 1 | - | - | 6000 | /kg | 24000 | -1000 | 缶
① 注入材 | ＭＧアンカーピン固定用エポキシ樹脂 | ユニエポカプセル４５０ | シリンダー工法 | MGアンカーピン工法専用 |  |  | 2400 200*12 | 2:1 | - | 3800 | /kg | 0 | -3500 | 本
① 注入材 | ＭＧアンカーピン固定用エポキシ樹脂 | ユニエポカプセル４７０ | シリンダー工法 | MGアンカーピン工法専用 |  |  | 2400 200*12 | 2:1 | - | 3800 | /kg | 0 | -3450 | 本
⑥土木補強用接着剤 | 微細ひび割れ簡易補修用・超微粒子特殊骨材 | ユニエポパウダーＣＧ１ |  | ユニエポ０１と混合 | 4 | kg | 2 | - | - |  |  |  |  | 袋
② 断面修復関係 | 防錆用エポキシ樹脂系プライマー（タックコート） | ユニエポ補修用プライマー | 断面修復 | 防錆材入 | 500 | ｇ | 12 | - | 1.2 | 6000 | /kg | 3000 | 0 | 缶
⑨ その他 | シランオリゴマー系浸透性吸水防止材 | 水ストップ |  |  | 16 | L | 1 | - | - | 1500 | /kg | 24000 | 100 | 缶
⑩ ｼｰﾘﾝｸﾞ材 | １成分形変成シリコン系 ｼｰﾘﾝｸﾞ材（耐火構造用） | 耐火目地用シーラント |  | 2時間耐火 | 333 | ml | 20 | - | - | 6300 | /L | 2100 | 300 | 本
⑩ ｼｰﾘﾝｸﾞ材 | １成分形変成シリコン系 ｼｰﾘﾝｸﾞ材 | 変成シリコンコーク |  |  | 333 | ml | 20 | - | - | 4800 | /L | 1600 | 300 | 本
|  | 防カビシリコンコーク |  |  | 330 | ml |  | - | - | 5700 | /L | 1900 | -5700 | 本
|  | ＶＭ－３中塗り |  |  | 13.5 | kg | [7 empty] | set
|  | ＶＭプライマー |  |  | 4 | kg | [7 empty] | 缶
|  | トリネオ―ＴＳＳ１８１０Ｙ |  |  | 100 | m | [7 empty] | 本
|  | ＶＭプライマー促進剤 |  |  | 800 | g | [7 empty] | 缶
|  | シールプライマー＃３８ |  |  | 500 | g | [7 empty] | 缶
|  | Ｅ２６０１ |  |  | 3 | kg | [7 empty] | set
|  | Ｅ２６０１Ｓ |  |  | 3 | kg | [7 empty] | set
|  | Ｅ２６０１Ｗ |  |  | 3 | kg | [7 empty] | set
|  | Ｅ２０００ |  |  | 900 | g | [7 empty] | set
|  | ＡコートＦ |  |  | 16 | kg | [7 empty] | set
|  | Ｅ４８８ |  |  | 20 | kg | [7 empty] | set
|  | クリアプライマー |  |  | 1 | kg | [7 empty] | 缶
|  | アクアバインド |  |  | 16 | 缶 | [7 empty] | 個
|  | クリアトップコート |  |  | 15 | kg | [7 empty] | set
|  | ＣＰキャップ | [11 empty] | 個
|  | ＶＭネットレス中塗り |  |  | 16 | kg | [7 empty] | set
|  | ＶＭネットレス下塗り |  |  | 4 | kg | [7 empty] | 個
|  | ＡＵトップ |  |  | 18 | kg | [7 empty] | set
|  | ＶＭ－３中塗り希釈剤 |  |  | 270 | g | [7 empty] | 缶
|  | 防水下地コークＱ |  |  | 320 | ml | [7 empty] | 本

## 入力補助 (hidden)
代理店 | ＭＯＲ |  | ジャパン | ＪＡＭ
2021-05-21 |  |  | ウメモト | ＵＭＥ
|  |  | コニシ技建 | ＫＯＮ
ctrl+m |  |  | サンライズ | ＳＲＳ
エポのシートを末尾にコピーします。その際このシートのＢ1セルとその日の日付が入力されます。またシート名は日付以降を入力してください。 |  |  | シンコー | ＳＮＫ
|  |  | スギタ | ＳＧＴ
|  |  | ツダ京都 | ＴＫＫ
|  |  | ツダ 神戸 | ＴＫＨ
ctrl+f |  |  | ツダ 大阪 | ＴＫＯ
単位が入力されます |  |  | フジキ | ＦＪＫ
|  |  | フヨー | ＦＵＹ
|  |  | ボンドエンジ | ＢＥ
|  |  | モリシタ | ＭＯＲ
ctrl+s |  |  | ヤブ原 | ＹＡＢ
ブック全体から特定商品の出荷実績を作成します。商品名の入力は通常時の入力と同様に下記の入力規則に従ってください。 |  |  | 化研 | ＫＡＭ
|  |  | 宮崎 | ＭＩＹ
|  |  | 五松商事 | ＧＳＳ
|  |  | 三協商事 | ＳＡＮ
|  |  | 小川商事 | ＯＧＡ
このシートのＢ1セルを書き換える事で各代理店用のものに変えれます。単位入力に「製品一覧表シート」を利用しているので削除しないでください。 |  |  | 小林塗料 | ＫＯＢ
|  |  | 西山産業 | ＮＩＳ
|  |  | 前田精市 | ＭＡＥ
|  |  | 大協建材 | ＤＡＭ
入力規則 |  |  | 大同塗料 | ＤＡＩ
「ボンド ○○○」の形式で全て全角で入力してください（ボンドの後ろの空白は全角スペース） |  |  | 中島商会 | ＮＡＫ
また、○○○の部分に全角スペースを使用しないでください。 |  |  | 朝日興産 | ＡＳＫ
Ｓ・Ｗなどのアルファベットも（）を使用せずに記載してください。 |  |  | 東光商会 | ＴＯＫ
入力例 | 判定 | 理由 | イナモト | ＩＮＭ
ボンド Ｅ２０８Ｓ | ＯＫ
Ｅ２０８Ｓ | ＮＧ | 「ボンド 」が入力されていない
ボンド E208S | ＮＧ | 「E208S」が半角になっている
ボンド Ｅ２０８Ｓ | ＮＧ | スペースが半角になっている
ボンド Ｅ２０８（Ｓ） | ＮＧ | （）が使用されている
ボンド Ｅ２０８ Ｓ | ＮＧ | Ｓの前にスペースが挿入されている
上記の入力規則を満たしているにも関わらず単位が入力されない場合、製品一覧表シートに商品を追加してください。
追加手順は以下の通りです。
①製品一覧表シートの最終行に製品情報を入力する。
②製品名列（Ｃ列）で昇順にソート

## 表紙
書 類 発 行 依 頼 書
[10 empty] | 依頼日 | 2021-05-21
宛先：コニシ株式会社大阪土木建設営業部 御中
※コニシ承認欄
コニシ営業担当者 |  |  | 依頼代理店名 | [5 empty] | 依頼担当者 | 担当取締役 | 事業部長 | ﾏﾈｰｼﾞｬｰ | ﾘｰﾀﾞｰ
|  |  | ｼﾞｬﾊﾟﾝﾏﾃﾘｱﾙ株式会社 | [5 empty] | 様
|  |  | 発送先 |  | 会社名： | [5 empty] | 担当者：
[5 empty] | 住所： | 〒（郵便番号は必ずご記入下さい）
出荷証明書： |  | 部
保証書： |  | 部 |  |  | ℡：
必要書類： | [10 empty] | 施工時の使用材料金額
備考： | [13 empty] | 円
| 発行日付 |  |  | ： |  |  | 年 | 月 | 日
| 宛名 |  |  | ：
| 工 事 名 称 |  |  | ：
| 現 場 住 所 |  |  | ：
| 元請業者 |  |  | ：
| 施工業者 |  |  | ：
発行日付～施工業者の6項目を入力すると保証書・出荷証明書のシートに反映されます。
この6項目は表紙のシートでしか入力できません。
こちらを入力後保証書・出荷証明書のシートへ移動してその他項目を入力ください。
御社ご担当者、発送先の郵便番号も必ず記入してください。
発送方法にご希望がある場合は備考に
ご記入ください。
必要書類にチェックを入れて下さい。
新規作成か訂正にチェックを入れて下さい。
訂正の場合は、変更箇所を備考にご記入下さい。
出荷証明書
保証書（シール）
保証書（補修）
新規作成
訂正
Note on I23: 基本は西暦で作成致します。 和暦ご希望の場合は、ご指定下さい。

## シーリング保証書
保 証 書
[12 empty] | ＪＡＭ | 2020-03-09
[12 empty] | 年 | 月 | 日
御中
| 工 事 名 称 |  |  |  | ：
| 現 場 住 所 |  |  |  | ：
| 施 工 箇 所 |  |  |  | ：
| 施工仕様・施工量 |  |  |  | ：
| 使用材料・使用量 |  |  |  | ：
| 保 証 内 容 |  |  |  | ： | 防水機能の維持（漏水に至るはく離・破断を生じないこと）
| 保 証 期 間 |  |  |  | ： |  | 年 | 月 | 日 | より | 年間
上記シーリング工事に関し、防水保証期間内にシーリング材のはく離・破断が原因で、
室内漏水事故が生じた場合、当事者が立会って原因を調査し,協議の上、当方に過失
のある場合は該当箇所を、施工についての欠陥は甲と乙が、又丙の材料に関しての
欠陥は丙がそれぞれ補修責任を負担いたします。
但し、下記の事項につきましては、免責とさせて頂きます。
|  |  | （１） | 天変地異、及びその他不可抗力による場合。
|  |  | （２） | 構造上及び設計上の欠陥に起因する場合。
|  |  | （３） | 材料の許容性能を超えて使用された場合。
|  |  | （４） | 施工部位外で生じた事故及び故意の損傷による場合。
|  |  | （５） | 原因究明が通常の方法によっては困難と認められる場合。
（甲）元請業者
（乙）施工業者
|  | （丙）材料製造業者 |  |  |  | 大阪市中央区道修町１－７－１
コニシ 株式会社
土木建設営業本部
本部長 巖 利彦
発行日付・宛名・工事名称・現場住所・元請業社・施工業社は
表紙に入力すると自動で出ます。

## 工事保証書
保 証 書
[12 empty] | ＪＡＭ | 2020-03-09
[12 empty] | 年 | 月 | 日
御中
| 工 事 名 称 |  |  |  | ：
| 現 場 住 所 |  |  |  | ：
| 施 工 箇 所 |  |  |  | ：
| 施工仕様・施工量 |  |  |  | ：
| 使用材料・使用量 |  |  |  | ：
| 保 証 期 間 |  |  |  | ： |  | 年 | 月 | 日 | より | 年間
上記工事に関し、保証期間内に施工箇所に欠陥等が生じた場合、当事者が立会って
原因を調査し、協議の上、当方に過失のある場合は該当箇所を施工についての欠陥は
甲と乙が、又丙の材料に関しての欠陥は丙がそれぞれ補修責任を負担いたします。
但し、下記の事項につきましては、免責とさせて頂きます。
|  |  | （１） | 天変地異、及びその他不可抗力による場合。
|  |  | （２） | 構造上及び設計上の欠陥に起因する場合。
|  |  | （３） | 材料の許容性能を超えて使用された場合。
|  |  | （４） | 施工部位外で生じた事故及び故意の損傷による場合。
|  |  | （５） | 原因究明が通常の方法によっては困難と認められる場合。
（甲）元請業者
（乙）施工業者
|  | （丙）材料製造業者 |  |  |  | 大阪市中央区道修町１－７－１
コニシ 株式会社
土木建設営業本部
本部長 巖 利彦
シール以外の商品の保証書雛形です
発行日付・宛名・工事名称・現場住所・元請業社・施工業社は
表紙に入力すると自動で出ます。

## 出荷証明書
|  |  |  | ＪＡＭ |  | 2020-03-09
|  |  | 年 |  | 月 |  | 日
出荷証明書
御中
コニシ株式会社 土木建設営業本部
大阪市中央区道修町１－７－１
北浜コニシビル
℡ ０６－６２２８－２９６１
工 事 名 称
（ 現 場 名 ）
元 請 業 者
施 工 業 者
納 入 明 細
出荷年月日 | 品 名 | 出荷単位 |  | 出荷量
上記の通り出荷しました事を証明いたします。
以 下 余 白
単位入力
発行日付・宛名・工事名称・元請業社・施工業社は
表紙に入力すると自動で出ます。
Note on B19: 品名は、全角でボンド+スペース+商品名で完全一致となります。 【例】ボンド Ｅ２０８ 入力後、単位入力のボタンを押して頂くと、出荷単位と出荷量の単位が自動で入力されます。